## 修改记录
原料质量标准修改记录
修改日期 | 版本号 | 修改内容 | 修改原因
2022.3.4 | A/1 | B01新增酸度、色度、乙醇含量指标，纯度标准提高 | 按出厂指标调整
2022.3.29 | A/2 | 新增乙酸丁酯判定指标 | 新的原料溶剂
2022.4.7 | A/3 | MS1、MS2、MS3名称添加 | 代号与原料名称对应，区分来料与溶剂分装
2022.4.8 | A/4 | 更新A09判定标准，新增B02判定标准 | 新产品AF5所用原料，按客户指标要求更新
2022.5.25 | A/5 | 新增了原料参照的国标、行标、企标等 | 规范表单
2022.6.21 | A/6 | 更新了A09的阻聚剂要求 | 客户对原料的指标要求
2022.9.27 | A/7 | 修改了PM的判定标准，纯度标准提高，增加色度要求 | 原标准不合理
2022.10.12 | A/8 | 更新了A14水分、色度的判定标准 | 完善指标要求
2022.10.26 | A/9 | 新增了A00、A02、A03、A04、A06、A10、A14及 B01、B02、B04、丁酮、丙酮、乙醇的 参照标准中的等级要求， 并按标准等级要求修改了部分指标 | 完善指标要求， 明确未检测项目的技术要求标准
2022.11.18 | A/10 | 新增了B03、A11的判定标准 | 完善原料质量管控
2023-03-16 | A/11 | 新增B07的判定指标 | 新原料
2023-03-16 | A/12 | 修改B02参照标准为《GB/T 338-2011》，并按其中的优等品要求修改了色度指标、取消了酸度指标 | 完善指标要求
2023-04-11 | A/13 | 新增《松香树脂标准》到货色度合格指标 | 加强对胶粘剂产品原料的质量管控
2023-04-17 | A/14 | 新增A00(B)、B09、CHX、IPA、G6、Z01的验收合格指标 | 新原料
2023-05-21 | A/15 | 修改Y2的判定指标 | 原标准不适用
2023-05-21 | A/16 | 新增Y2A的判定指标 | 新原料
2023-05-29 | A/17 | 新增B06、B08的判定指标 | 新原料
2023-08-18 | A/18 | 《松香树脂标准》中新增配胶后的“胶带外观” “胶带性能”两项指标，并附配胶比例 | 完善原标准，防止不合格原料入厂
2025-03-03 | A/19 | 新增原料的判定指标，表格格式做了调整 | 新原料
2025-05-14 | A/20 | 新增原料B11的判定指标 | 新原料

## 原料标准
单体名称 | 纯度（%） | 水分含量（%） | 阻聚剂含量（ppm） | 色度（Hazen）
A00 | ≥99.2 | ≤0.10 | 100～300 | ≤15
A00（B） | ≥99.5 | ≤0.15 | 100～300 | ≤10
A01 | ≥99.5 | ≤0.07 | 100～300 | ≤10
A02 | ≥99.9 | ≤0.04 | 0～30（TBX） | ≤5
A03 | ≥99.5 | ≤0.05 | 0～30 | ≤10
A04 | ≥99.0 | ≤0.10 | 0～30 | ≤10
A05 | ≥98.0 | ≤0.07 | 45～55 | ≤30
A06 | ≥99.8 | ≤0.07 | 0～15 | ≤10
A07 | ≥99.5 | ≤0.12 | 0～30 | ≤10
A08 | ≥98.0 | ≤0.30 | 150～250 | ≤20
A10 | ≥99.5 | ≤0.05 | 0～30 | ≤10
A09 | ≥99.5 | ≤0.05 | 5～25 | ≤10
A11 | ≥99.8 | ≤0.04 | 0～5) | ≤5
A12 | ≥99.5 | ≤0.05 | / | ≤20
A13 | ≥97.0 | ≤0.3 | / | /
A14 | ≥99.5 | ≤0.05 | / | ≤10
A15 | ≥99 | ≤0.20 | / | ≤50
A16 | ≥97.0 | ≤0.3 | 360～440 | ≤50
A17 | ≥95.0 | ≤5 | / | /
A18 | ≥99.5 | 0.20～0.45 | 35～45 | ≤5
A19 | ≥98.5 | ＜0.2 | ≤300 | ≤30
A21 | ≥97.8 | ≤0.8 | 100～300 | ≤20
A22 | ≥99.5 | / | / | ≤30
A24 | ≥98 | ≤0.05 | 90～110 | ≤30
A25 | ≥99.5 | / | / | ≤5

## 树脂成品标准 打印版 (hidden)
碱溶性树脂成品外部和内部控制标准1/4
表号：QR/AJF-QA-052-1 版次A/0
检测项目 | 检测方法 | 标准分类 外部/内控标准 | 指标
|  |  | AJ1001C | AJ1002 | AJ1003 | AJ1005 | AJ1001 | AJ1001C
[8 empty] | JP | SY
外观 | 吨桶目测 | 内控标准 | 无色～浅黄色透明澄清的均质液体，能够清澈见底，内部无大量颗粒杂质或大颗粒物
| 取样瓶目测 | 内控标准 | 无色～浅黄色透明澄清的均质液体，内部无任何可见杂质（对比产品留样标准库）
酸值（mgKOH/g树脂溶液） | GB/T 2895-2008 | 外部标准 | 71±1.5 | 53.3±1.5 | 61±1.5 | 59.3±1.5 | 65.15±1.0 | 71±1.5 | 72.25±1.75
|  | 内控标准 | 71±1.0 | 53.3±1.0 | 61±1.0 | 59.3±1.0 | / | 71±1.0 | 72.58±1.0
固含量（%） 150℃，2h | GB/T 1725-2007 | 外部标准 | 42.5±0.5 | 39±0.5 | 40±0.5 | 39.3±0.5 | 39±0.5 | 42.5±0.5 | 43.5±0.5
|  | 内控标准 | 42.55±0.35 | 39.05±0.35 | 40.05±0.35 | 39.35±0.35 | / | 42.55±0.35 | 43.61±0.35
总残单 | 气相色谱法/外标法 | 外部标准 | ≤0.9% | ≤0.9% | ≤0.9% | ≤0.9% | / | ≤0.9% | ≤0.9%
|  | 内控标准 | ≤0.6% | ≤0.35% | ≤0.45% | ≤0.45% | / | ≤0.6% | ≤0.6%
重均分子量 | 凝胶色谱法 | 外部标准 | 11±1.1万 | 9.15±0.65万 | 9±1.0万 | 9.5±1.0万 | 11±1.1万 | 11±1.1万 | 9.0±0.6万
|  | 内控标准 | 11±0.5万 | 9.2±0.4万 | 9±0.5万 | 9.5±0.5万 | / | 11±0.5万 | 9.15±0.45万
PDI | 凝胶色谱法 | 外部标准 | ≤2.5 |  |  |  | / | ≤2.5 | ≤2.5
|  | 内控标准 | ≤2.3 |  |  |  | / | ≤2.3 | ≤2.3
水分 | GB/T 6283-2008 | 外部标准 | ≤0.3% |  |  |  | / | ≤0.3% | ≤0.3%
|  | 内控标准 | ≤0.22% | 内控≤0.07% |  |  | / | ≤0.22% | ≤0.22%
铂-钴色度 | 分光测色仪 | 内控标准 | ≤75 | ≤75 | ≤75 | ≤75 | / | ≤75 | ≤75
粘度/25℃（cps） | GB/T 22314-2008 | 外部标准 | 4000～10000 | 4000～10000 | 4000～10000 | 4000～10000 | 4000～10000 | 4000～10000 | 4000～10000
|  | 内控标准 | 5000～9000 | 5000～9000 | 5000～9000 | 5000～8500 | / | 5000～9000 | 5000～7800
碱溶性树脂成品外部和内部控制标准2/4
表号：QR/AJF-QA-052-1 版次A/0
检测项目 | 检测方法 | 标准分类 外部/内控标准 | 指标
AJ1004
|  |  | BF-2 | BF-3 | BF-4 | BF-7 | BF10 | 21# | 27#
外观 | 吨桶目测 | 内控标准 | 无色～浅黄色透明澄清的均质液体，能够清澈见底，内部无大量颗粒杂质或大颗粒物
| 取样瓶目测 | 内控标准 | 无色～浅黄色透明澄清的均质液体，内部无任何可见杂质（对比产品留样标准库）
酸值（mgKOH/g树脂溶液） | GB/T 2895-2008 | 外部标准 | 61.0±1.5 | / | / | 60±1.5 | 54.0±1.5 | 67.84±1.5 | 48.37±1.5
|  | 内控标准 | 61.2±1.0 | / | / | / | 53.8±1.0 | / | /
固含量（%） 150℃，2h | GB/T 1725-2007 | 外部标准 | 39.0±0.5 | / | / | 36.7±0.5 | 41.3±0.5 | 40.84～42.11 | 42.18±0.43
|  | 内控标准 | 39.05±0.35 | / | / | / | 41.4±0.4 | / | /
总残单 | 气相色谱法/外标法 | 外部标准 | ≤0.9% | / | / | ≤0.6% | ≤0.9% | ≤0.9% | ≤0.9%
|  | 内控标准 | ≤0.35% | / | / | / | ≤0.35% | / | /
重均分子量 | 凝胶色谱法 | 外部标准 | 6.75±0.75万 | 最佳10.5±0.5万；可接受10.5±1万 | 4.75±0.5万 | 6.5±0.5万 | 9.5±1万 | 6.05±0.55万 | 7.5±0.5万
|  | 内控标准 | 6.9±0.4万 | / | / | / | 9.5±0.5万 | / | /
PDI | 凝胶色谱法 | 外部标准 | ≤2.5 | / | / | / | ≤2.5 | / | ＜2.5
|  | 内控标准 | ≤2.0 | / | / | / | ≤2.2 | / | /
水分 | GB/T 6283-2008 | 外部标准 | ≤0.3% | / | / | ≤0.3% | ≤0.3% | ≤0.3% | ≤0.3%
|  | 内控标准 | ≤0.10% | / | / | / | ≤0.10% | / | /
铂-钴色度 | 分光测色仪 | 内控标准 | ≤75 | / | / | / | ≤75 | / | ＜60
粘度/25℃（cps） | GB/T 22314-2008 | 外部标准 | 4000～10000 | 4000～10000 | / | 4000～10000 | 3500～9500 | 3000～8000 | 3000～8000
|  | 内控标准 | 4300～7500 | / | / | / | 3500～5000 | / | /
碱溶性树脂成品外部和内部控制标准3/4
表号：QR/AJF-QA-052-1 版次A/0
检测项目 | 检测方法 | 标准分类 外部/内控标准 | 指标
|  |  | AJ1001C（AF系列固含为1h） | [5 empty] | AJ1001C 固含提升
|  |  | AF3 | AF4 | AF5 | AF3451 | AF6 | AF7
外观 | 吨桶目测 | 内控标准 | 无色～浅黄色透明澄清的均质液体，能够清澈见底，内部无大量颗粒杂质或大颗粒物
| 取样瓶目测 | 内控标准 | 无色～浅黄色透明澄清的均质液体，内部无任何可见杂质（对比产品留样标准库）
酸值（mgKOH/g树脂溶液） | GB/T 2895-2008 | 外部标准 | 75±5.0 | 53±5.0 | 67.5±7.5 | 75±5.0 | 68±5.0 | 64±3.0 | 74.11±1.5
|  | 内控标准 | / | / | / | / | / | / | /
固含量（%） 150℃，2h | GB/T 1725-2007 | 外部标准 | 44±1.0 | 45±1.0 | 42.5±1.5 | 44±1.0 | 41.5±1.5 | 39.5±0.5 | 43.65～45.0
|  | 内控标准 | / | / | / | / | / | / | /
总残单 | 气相色谱法/外标法 | 外部标准 | <2.5%（固） | <2.0%（固） | <2.5%（固） | <2.5%（固） | / | <1.0%（固） | ≤0.9%
|  | 内控标准 | / | / | / | / | / | / | /
重均分子量 | 凝胶色谱法 | 外部标准 | / | / | / | / | / | 9.75万±1.25万 | 11.5±0.5万
|  | 内控标准 | / | / | / | / | / | / | /
PDI | 凝胶色谱法 | 外部标准 | ≤2.3 | ≤2.3 | ≤2.3 | ≤2.3 | / | / | /
|  | 内控标准 | / | / | / | / | / | / | /
水分 | GB/T 6283-2008 | 外部标准 | <0.3% | <0.3% | <0.3% | <0.3% | / | <0.3% | ≤0.3%
|  | 内控标准 | / | / | / | / | / | / | /
铂-钴色度 | 分光测色仪 | 内控标准 | / | / | / | / | / | / | ≤75
粘度/25℃（cps） | GB/T 22314-2008 | 外部标准 | 待定 | 待定 | 5500～8500 | 待定 | 4000～6500 | 5000～7500 | 3000～8000
|  | 内控标准 | / | / | / | / | / |  | /
碱溶性树脂成品外部和内部控制标准4/4
表号：QR/AJF-QA-052-1 版次A/0
检测项目 | 检测方法 | 标准分类 外部/内控标准
|  |  | AJ1004 |  |  |  | AJ1002C | AJ1005C
|  |  | BF6C | BF1 | BF5 | 23#
外观 | 吨桶目测 | 内控标准 | 无色～浅黄色透明澄清的均质液体，能够清澈见底，内部无大量颗粒杂质或大颗粒物
| 取样瓶目测 | 内控标准 | 无色～浅黄色透明澄清的均质液体，内部无任何可见杂质（对比产品留样标准库）
酸值（mgKOH/g树脂溶液） | GB/T 2895-2008 | 外部标准 | 78.58±1.5 | 66.18±1.5 | 67.61±1.5 | 79.43±1.5 | 59±2.0 | 64.25±1.75
|  | 内控标准 | / | / | / | / | 59.3±0.7 | 64.12±1.0
固含量（%） 150℃，2h | GB/T 1725-2007 | 外部标准 | 41.58～42.87 | 39.86～41.09 | 40.76～42.02 | 39.84～41.08 | 43.0±0.5 | 42.7±0.5
|  | 内控标准 | / | / | / | / | 42.7～43.35 | 42.84±0.3
总残单 | 气相色谱法/外标法 | 外部标准 | ≤0.6% | ≤0.9% | ≤0.9% | / | ≤0.9% | ≤0.9%
|  | 内控标准 | / | / | / | / | ≤0.6% | ≤0.6%
重均分子量 | 凝胶色谱法 | 外部标准 | 5±0.5万 | 5.5±0.5万 | 5±0.5万 | 6±1万 | 9.15±0.65万 | 9.5±1万
|  | 内控标准 | / | / | / | / | 9.15±0.45万 | 9.1±0.55万
PDI | 凝胶色谱法 | 外部标准 | ＜2.3 | ＜2.5 | ＜2.5 | / | ≤2.5 | ≤2.5
|  | 内控标准 | / | / | / | / | ≤2.3 | ≤2.3
水分 | GB/T 6283-2008 | 外部标准 | ≤0.3% | ≤0.3% | ≤0.3% | / | ≤0.3% | ≤0.3%
|  | 内控标准 | / | / | / | / | ≤0.22% | ≤0.22%
铂-钴色度 | 分光测色仪 | 内控标准 | ≤60 | / | / | / | ≤75 | ≤75
粘度/25℃（cps） | GB/T 22314-2008 | 外部标准 | 3000～8000 | 3000～8000 | 3000～8000 | / | 4000～10000 | 4000～10000
|  | 内控标准 | / | / | / | / | 5200～7500 | 5500～8500

## 自购松香树脂标准
原材料标准（松香树脂）
表号：QR/AJF-QA-053-2 版次A/20
松 香 树 脂 | 项目 名称 | 色度（Hazen） | 批次间色差（Hazen） | 松香树脂外观
| TS01 | / | ≤50 | 无色~黄色透明固体颗粒 颗粒大小、颜色整体均匀
| TS02(KY) | / | ≤50
| TS03 | / | ≤25
| TS04 | / | ≤50
| TS05 | / | ≤50
| TS06 | / | ≤50
| TS07 | / | ≤50
| TS08 | / | ≤50
| TS09 | / | ≤50
| TS10 | / | ≤50
| TS11 | / | ≤50
| TS12 | / | ≤50
| TS13 | / | ≤50
| TS14 | / | ≤50
| TS15 | / | ≤50
| TS16 | / | ≤50
| TS17 | / | ≤50
| 其它 | / | ≤50

## 客户原料
原材料标准（松香树脂）
表号：QR/AJF-QA-053-2 版次A/20
索 能 原 料 及 松 香 树 脂 | 项目 名称 | 色度（Hazen） | 批次间色差（Hazen） | 外观
| SN01 | / | / | 到货外观记录，标准待补充
| SN02 | / | /
| SN03 | / | /
| SN04 | / | /
| SN05 | / | /
| 其它 | / | /
LY 原 料 及 松 香 树 脂 | 项目 名称 | 色度（Hazen） | 批次间色差（Hazen） | 外观
| SX-A | / | / | 到货外观记录，标准待补充
| SX-B | / | /
| SX-C | / | /
| SX-AK3 | / | /
| SX-BK3 | / | /
| TF-C2 | / | /
其他
| X-01 | / | /
| X-02 | / | /
| AIBN(LY) | / | /
| A08C(LY) | / | /
| Y2(LY) | / | /
| Y3(LY) | / | /
| LM(LY) | / | /
| 其它 | / | /
WY 原 料 及 松 香 树 脂 | 项目 名称 | 色度（Hazen） | 批次间色差（Hazen） | 外观
| GB120(WY) | / | / | 到货外观记录，标准待补充
| 115(WY) | / | /
| 135(WY) | / | /
| 803(WY) | / | /
| D04(WY) | / | /
| HTP(WY) | / | /
| GA-100(WY) | / | /
| W04(WY) | / | /
| W05(WY) | / | /
| 225(WY) | / | /
| GA-90(WY) | / | /
其他
| A17(WY) | / | /
| QYZ | / | /
| Y2A(WY) | / | /
| Z01(WY) | / | /
| WY-01 | / | /
| W-N1 | / | /
| GMA(WY) | / | /
| GA-05 | / | /
| WY-B10 | / | /
| B10(WY) | / | /
| 其它 | / | /
JY 原 料 及 松 香 树 脂 | 项目 名称 | 色度（Hazen） | 批次间色差（Hazen） | 外观
| S7(JY) | / | / | 到货外观记录，标准待补充
| S8(JY) | / | /
| S9(JY) | / | /
其他
| A08C(JY) | / | /
| A11(JY) | / | /
| 其它 | / | /
AY 原 料 及 松 香 树 脂 | 项目 名称 | 色度（Hazen） | 批次间色差（Hazen） | 外观
| Y5(AY) | / | / | 到货外观记录，标准待补充
| 其它 | / | /
CY 原 料 及 松 香 树 脂 | 项目 名称 | 色度（Hazen） | 批次间色差（Hazen） | 外观
| A-101 | / |  | 到货外观记录，标准待补充
| A-102 |  | /
| A-103 | /
| A-105 |  | /
| C-103 | /
| 其它 | / | /
DY 原 料 及 松 香 树 脂 | 项目 名称 | 色度（Hazen） | 批次间色差（Hazen） | 外观
| H-001 | / | / | 到货外观记录，标准待补充
| H-205 | / | /
| 其它 | / | /
SY 原 料 及 松 香 树 脂 | 项目 名称 | 色度（Hazen） | 批次间色差（Hazen） | 外观
| KT-150 | / | / | 到货外观记录，标准待补充
| 2392 | / | /
| TDM-130 | / | /
| 其它 | / | /
GY 原 料 及 松 香 树 脂 | 项目 名称 | 色度（Hazen） | 批次间色差（Hazen） | 外观
| L18 | / | / | 到货外观记录，标准待补充
| L20 | / | /
| 其它 | / | /
ZY 原 料 及 松 香 树 脂 | 项目 名称 | 色度（Hazen） | 批次间色差（Hazen） | 外观
| T14 | / | / | 到货外观记录，标准待补充
| K-7 | / | /
| K-35 | / | /
| A23(ZY) | / | /
| Z-200 | / | /
| ZY固化剂 | / | /
| KH | / | /
| M-60 | / | /
| 其它 | / | /
DY 原 料 及 松 香 树 脂 | 项目 名称 | 色度（Hazen） | 批次间色差（Hazen） | 外观
| T-01 | / | / | 到货外观记录，标准待补充
| T-02 | / | /
| T-03 | / | /
| 其它 | / | /
BY 原 料 及 松 香 树 脂 | 项目 名称 | 色度（Hazen） | 批次间色差（Hazen） | 外观
| R001(BY) | 取样观测色度后补充标准 |  | 到货外观记录，标准待补充
| CZ-950(BY) | / | /
| CN8100(BY) | / | /
| 其它 | / | /
NY 原 料 及 松 香 树 脂 | 项目 名称 | 色度（Hazen） | 批次间色差（Hazen） | 外观
| SZ4(NY) | / | / | 到货外观记录，标准待补充
| 其它 | / | /
RY 原 料 及 松 香 树 脂 | 项目 名称 | 色度（Hazen） | 批次间色差（Hazen） | 外观
| R-01(RY) | / | / | 到货外观记录，标准待补充
| R-53(RY) | / | /
| R-9A(RY) | / | /
| 其它 | / | /

## 胶粘剂产品标准打印版 (hidden)
胶粘剂产品质量标准1/3
表号：QR/AJF-QA-052-2 版次A/0
项目 |  | 固含量 （%） |  | 粘度/25℃ （cps） |  | 色度 铂-钴色号 | 批次间色差 | 滚球初粘力/30° （NO.） |  | 剥离力/25mm （gf） |  | 持粘力/25*25mm |  | 定荷重剥离/20*50mm |  | 外观 （样品瓶）
检测方法 |  | GB/T 1725-2007 |  | GB/T 22314-2008 |  | 分光测色仪 |  | GB/T 4852-2002 |  | GB/T 2792-2014 |  | GB/T 4851-2014 |  | / |  | 目测
产品牌号 |  | 检测条件 | 合格指标 | 检测条件 | 合格指标 | 合格指标 | 合格指标 | 检测条件 | 合格指标 | 检测条件 | 合格指标 | 检测条件 | 合格指标 | 检测条件 | 合格指标 | 合格指标
1系列 | AJ1004-1150 | 100℃，1h | 50±1 | 4# 60rpm | 5000～10000 | / | 30 | 23±2℃50±10%RH | / | 23±1℃50±5%RH | 1200～1600 | 23±1℃50±5%RH | ＞7d | / |  | 透明澄清的均质液体，内部无任何可见杂质
| AJ1004-1250 | 100℃，1h | 50±1 |  | 5000～10000 | 300 | 30 |  | / |  | 1300～1900 |  | ＞7d
| AJ1004-1250B | 100℃，1h | 50±1 |  | 5000～10000 | / | 30 |  | ＜3 |  | 1500~1800 | 85±1℃50±5%RH | ＞7d
| AJ1004-1748 | 100℃，1h | 48±0.5 | 4# 30rpm | 12000～16000 | / | 15 |  | 10～13 |  | 800～1200 | 23或85±1℃50±5%RH | ＞7d
| AJ1004-1350 | 100℃，1h | 50±1 | 4# 60rpm | 5000～10000 | / | 30 |  | 4～10 |  | 1400～2000 | 23±1℃50±5%RH | ＞24h
3系列 | AJ1003-3448 | 150℃，2h | 48±1 | 4# 30rpm | 8000～12000 | / | 30 | [6 empty] | /
| AJ1003-3448B | 120℃，45min | 50±1 | 4# 60rpm | 4000～10000 | / | 30 | 23±2℃50±10%RH | 5～10 | 23±1℃50±5%RH | 800～1200 | 85±1℃50±5%RH | ＞7d
5系列 | AJ1003-5150 | 150℃，2h | 49.0～50.25 | 4# 12rpm | 20000～40000 | / | 30 | 总残单≤1.0% | [5 empty] | /
| AJ1003-5152 | 150℃，2h | 50.44～52.00 |  | 20000～40000 | / | 30 | /
CF系列 | AJ1004-CF1 | 100℃，1h | 50±1 | 4# 60rpm | 5000～10000 | / | 30 | 23±2℃50±10%RH | / | 23±1℃50±5%RH | 1200～1600 | 23±1℃50±5%RH | ＞7d | / |  | 透明澄清的均质液体，内部无任何可见杂质
| AJ1004-CF2 | 100℃，1h | 50±1 |  | 5000～10000 | 250 | 30 |  | / |  | 1300～1900 |  | ＞7d
| AJ1004-CF3 | 100℃，1h | 50±1 |  | 5000～10000 | / | 30 |  | 4～10 |  | 1400～2000 |  | ＞24h
| AJ1004-CF7 | 100℃，1h | 48±0.5 | 4# 30rpm | 12000～16000 | / | 15 |  | 10～13 |  | 800～1200 |  | ＞7d
| AJ1004-CF2B | 100℃，1h | 50±1 | 4# 60rpm | 5000～10000 | / | 30
AY系列 | AJ1004E-AY1 | 150℃，1h | 40.74～42.0 | 4# 30rpm | 18000～22000 | / | 30 | [6 empty] | / |  | 透明澄清的均质液体，内部无任何可见杂质
CY系列 | AJ1004E-CY1 | 150℃，2h | 45±1 | 4# 30rpm | 8000～12000 | / | 30
| AJ1004E-CY1A | 150℃，2h | 54±1 |  | 9500～12000 | 400 | 30
| AJ1004E-CY1B | 150℃，2h | 51±1 | 4# 60rpm | 5000～7000 | 450 | 30
| AJ1004E-CY2 | 150℃，2h | 54±1 | 4# 30rpm | 10000～13000 | / | 30
| AJ1004E-CY2A | 150℃，2h | 50.0±1 | 4# 60rpm | 5000～8000 | 300 | 30
| AJ1004E-CY6B | 150℃，2h | 50.0±1 | 4# 30rpm | 9000～15000 | / | 30 | 23±2℃50±10%RH | 3～8 | 23±1℃50±5%RH | 1400～1800 | 80℃ 50±5%RH | ≤0.5mm/h
| AJ1004E-CY6 | 150℃，2h | 45.0±1 | 4# 30rpm | 7000～11000 | / | 30 | 23±2℃50±10%RH | 3～8 | 23±1℃50±5%RH | 1400～1800 | 80℃ 50±5%RH | ≤0.5mm/h
JY系列 | AJ1004E-JY1 | 150℃，1h | 44.5±1.5 | 4# 12rpm | 15000～25000 | / | 30
| AJ1004E-JY2 | 150℃，1h | 50.0±1 |  | 18000～22000 | / | 30
胶粘剂产品质量标准2/3
表号：QR/AJF-QA-052-2 版次A/0
项目 |  | 固含量 （%） |  | 粘度/25℃ （cps） |  | 色度 铂-钴色号 | 批次间色差 | 滚球初粘力/30° （NO.） |  | 剥离力/25mm （gf） |  | 持粘力/25*25mm |  | 定荷重剥离/20*50mm |  | 外观 （样品瓶）
检测方法 |  | GB/T 1725-2007 |  | GB/T 22314-2008 |  | 分光测色仪 |  | GB/T 4852-2002 |  | GB/T 2792-2014 |  | GB/T 4851-2014 |  | / |  | 目测
产品牌号 |  | 检测条件 | 合格指标 | 检测条件 | 合格指标 | 合格指标 | 合格指标 | 检测条件 | 合格指标 | 检测条件 | 合格指标 | 检测条件 | 合格指标 | 检测条件 | 合格指标 | 合格指标
KY系列 | AJ1004E-KY1 | 100℃，1h | 50±1 | 4# 60rpm | 5000～10000 | / | 30 | 23±2℃50±10%RH | / | 23±1℃50±5%RH | 1200～1600 | 23±1℃50±5%RH | ＞7d | / |  | 透明澄清的均质液体，内部无任何可见杂质
| AJ1004E-KY2 | 100℃，1h | 50±1 |  | 5000～10000 | 250 | 30 |  | / |  | 1300～1900 |  | ＞7d
| AJ1004E-KY7 | 100℃，1h | 48±0.5 | 4# 30rpm | 12000～16000 | 50 | 15 |  | 10～13 |  | 800～1200 |  | ＞7d
| AJ1004E-KY3 | 100℃，1h | 50±1 | 4# 60rpm | 5000～10000 | 300 | 30 |  | 4～10 |  | 1400～2000 | 23±1℃50±5%RH | ＞24h
| AJ1004E-KY7B | 100℃，1h | 50±1 |  | 5000～10000 | / | 30
| AJ1004E-KY7B -中间样 | 100℃，1h | 48±0.5 | 4# 30rpm | 12000～16000 | / | 30
| AJ1004E-KY11 | 100℃，1h | 44.5±0.5 |  | 12000～20000 | / | 30
| AJ1004E-KY11B | 100℃，1h | 49±1 |  | 10000～16000 | / | 30 | 23±2℃50±10%RH | ＞12 | 23±1℃50±5%RH | ＞2200 | 23±1℃50±5%RH | ＞100h
[6 empty] | / | 30 |  |  |  |  | 85±1℃50±5%RH | ＞10h
| AJ1004E-KY11B 中间样 | 100℃，1h | 44.5±1 |  | 15000～20000 | / | 30
| AJ1004E-KY11C | 100℃，1h | 35±1 | 4# 60rpm | 3500～7000 | / | 30
| AJ1004E-KY11D | 100℃，1h | 44.5±0.5 |  | 6000～10000 | / | 30
GY系列 | AJ1004E-GY1 | 120℃，20min | 50±1 | 4# 60rpm | 4500～5500 | 250 | 30 | 23±2℃50±10%RH | / | 23±1℃50±5%RH | 1450～1550 | 23±1℃50±5%RH | ＞24h | /
| AJ1004E-GY2 | 120℃，20min | 41±1 |  | 4000～6000 | / | 30 |  | / |  | 1250～1350 |  | ＞24h
| AJ1004E-GY2B | 120℃，20min | 49±1 |  | 4000～5000 | / | 30 |  | ≈13 |  | 1300～1500 |  | ＞24h
| AJ1004E-GY3 | 120℃，20min | 43±1 |  | 5500～6500 | / | 30 |  | / |  | 1450～1550 |  | ＞24h
GF系列 | AJ1003-GF1 | 150℃，2h | 47±1 | 4# 60rpm | 3300～3900 | / | 30 | [6 empty] | /
| AJ1003-GF4 | 150℃，45min | 45±1 |  | 4000～10000 | / | 30 | 23±2℃50±10%RH | 11～15 | 23±1℃50±5%RH | 700～1300 | 85±1℃50±5%RH | ＞7d
SY系列 | AJ1004E-SY1 | 150℃，1h | 44.5±0.5 | 4# 60rpm | 6000～10000 | 350 | 30 | 23±2℃50±10%RH | 19～23 | 23±2℃50±10%RH | 1700～2000 | 40℃50±10%RH | ＜1mm/h | 80℃50±10%RH； 200g | ＜15mm/h
| AJ1004E-SY2 | 150℃，1h | / |  | / | 50 | 15
LY系列 | AJ1003E-LY1 | 120℃，2h | 50.0±1 | 4# 60rpm 23℃ | 5000～7000 | / | 30 | 23±2℃60±5%RH | ＜6 | 23±1℃60±5%RH | 1300～1600 | 23±1℃60±5%RH | ≤0.5mm/d
| AJ1003E-LY2 | 120℃，2h | 45.0±1 |  | 7000～9000 | / | 30 |  | ＜6 |  | 900～1400 |  | ≤0.5mm/d
| AJ1003E-LY3 | 120℃，2h | 47.0±1 |  | 7000～9000 | / | 30 |  | ＜6 |  | 900～1200 |  | ≤0.5mm/d
| AJ1003E-LY4 | 120℃，2h | 50.0±1 |  | 5000～7000 | / | 30 |  | ＜6 |  | 1300～1600 |  | ≤0.5mm/d
胶粘剂产品质量标准3/3
表号：QR/AJF-QA-052-2 版次A/0
项目 |  | 固含量 （%） |  | 粘度/25℃ （cps） |  | 色度 铂-钴色号 | 批次间色差 | 滚球初粘力/30° （NO.） |  | 剥离力/25mm （gf） |  | 持粘力/25*25mm |  | 定荷重剥离/20*50mm |  | 外观 （样品瓶）
检测方法 |  | GB/T 1725-2007 |  | GB/T 22314-2008 |  | 分光测色仪 |  | GB/T 4852-2002 |  | GB/T 2792-2014 |  | GB/T 4851-2014 |  | / |  | 目测
产品牌号 |  | 检测条件 | 合格指标 | 检测条件 | 合格指标 | 合格指标 | 合格指标 | 检测条件 | 合格指标 | 检测条件 | 合格指标 | 检测条件 | 合格指标 | 检测条件 | 合格指标 | 合格指标
WY系列 | AJ1004E-WY1 | 150℃，1h | 36±1 | 4# 60rpm | 1000～3000 | / | 30 | [6 empty] | / |  | 透明澄清的均质液体，内部无任何可见杂质
| AJ1004E-WY2 | 150℃，1h | 44.0±1 |  | 3000～5000 | 300 | 30
| AJ1004E-WY3 | 150℃，1h | 32±1 |  | 1000～2000 | 50 | 15
| AJ1004E-WY4 | 150℃，1h | 35±1 |  | 2500～4500 | 50 | 15
| AJ1004E-WY5 | 150℃，1h | 45.0±1 |  | 4000～6000 | 500 | 30
| AJ1004E-WY6 | 150℃，1h | 40±1 |  | 5000～9000 | 50 | 15
| AJ1004E-WY7 | 150℃，1h | 44.5±0.5 | 4# 30rpm | 8000～12000 | 500 | 30
| AJ1004E-WY7C | 150℃，1h | 45.0±1 | 4# 60rpm | 8000～10000 | / | 30
| AJ1004E-WY9 | 150℃，1h | / | / | / | 250 | 30
| AJ1004E-WY10 | 150℃，1h | 40～41.0 | 4# 60rpm | 4000～8000 | 50 | 15
| AJ1004E-WY11 | 150℃，1h | 50±1 | 4# 60rpm | 4500～7500 | / | 30
| AJ1004E-WY12 | 150℃，1h | 35±1 | 4# 60rpm | 2500～4500 | / | 30
| AJ1004E-WY14 | 150℃，1h | 50±1 | 4# 60rpm | 3500～5000 | / | 30
| AJ1004E-WY16 | 150℃，1h | 50±1 | 4# 60rpm | 2000～4000 | / | 30
| AJ1004E-WY20 | 150℃，1h | 35±1 | 4# 60rpm | 2000～4000 | / | 30
| AJ1004E-WY21 | 150℃，1h | 35±1 | 4# 60rpm | 2000～4000 | / | 30
ZY系列 | AJ1003E-ZY3 | 150℃，30min | 40±1 | 4# 60rpm | 2000～4000 | 50 | 15 | [6 empty] | /
| AJ1003E-ZY3B | 150℃，30min | 40±1 |  | 2500～4000 | / | 30
| AJ1003E-ZY4 | 150℃，1h | 40±1 |  | 2000～3000 | / | 30
| AJ1003E-ZY5 | 150℃，1h | 40±1 | 4# 60rpm | 2000～4000 | / | 30
| AJ1003E-ZY6 | 150℃，1h | 35±1 | 4# 60rpm | 1000～2000 | / | 30
| AJ1003E-ZY7 | 150℃，1h | 44.0±1 | 4# 60rpm | 1000～2000 | / | 30
| AJ1003-Z100 | 150℃，1h | 32±1 | 1# 60rpm | 50～80 | / | 30
| AJ1003-Z130 | 150℃，30min | 42±2 | 1# 6rpm | 300～900 | / | 30